## 29.09.
ООО "ИНМЕТТОРГ"
| 29.09.2025-14 | г. Челябинск, Свердловский тракт, 15, оф.1 тел. (351) 723-06-81; 723-02-21
Е-mail: chelmet74@mail.ru |  | inmetov@bk.ru | [6 empty] | Адрес склада: ул.2-ая Павелецкая, д.28
Сайт: in-met.сom
КРУГ НЕРЖАВЕЮЩИЕ СТАЛИ
№ | марка стали | размер | длина |  | Ост-к, тн | цена с НДС |  | № | марка стали | размер | длина |  | Ост-к, тн | цена с НДС
1 | 03Х10Н8КЮМ5ФТ ЭИ127 | 36 | 3,5м |  | 0.028 | 720000
2 | 03Х11Н10М2Т-ВД ЭП678 | 24 | 1225;1193;1222; 1650;1308;1298мм |  | 26,7кг | 140000 |  | 80 | 14Х17Н2 | 220 | 0,27м; 0,435м |  | 82кг; 135кг | 300000
3 | 03Х11Н10М2Т-ВД ЭП678 | 28 | 1,42; 1,43м |  | 14кг | 140000 |  | 81 | 14Х17Н2 | 200х200 | 25/2шт;60/3шт |  |  | 170000
4 | 03Х11Н8М2Ф марк.ДИ52ВД "Че" | 70, 65 | 1,27м; 0,75-1,1м/8шт. |  | 38кг+195кг | 850000 |  | 82 | 14Х17Н2 | трещины 330 |  |  | 0.75 | 140000
5 | 03Х13Н5К10М3ФБ (ЭП931вд) марк. | 120 | 1,86м |  | 0.18 | 900000 |  | 83 | 15Х12Н2МВФАБ-Ш ЭП517 | "Ч" 8 | 3,3м |  | 0.249 | 900000
6 | 04Х14К13Н4М3ТВЭП767-ВД | 60 | 2.23 |  | 0.05 | 950000 |  | 84 | 15Х12Н2МВФАБ-Ш ЭП517 | 30 | 1,04; 1,08м |  | 0.012 | 900000
7 | 04Х19Н9 "РД" | ф1,2 | 1катушка/15кг |  |  | 2200000 |  | 85 | 15Х12Н2МВФАБ-Ш ЭП517 | 50 | 1,45м |  | 0.022 | 900000
8 | 06Х12Н3Д х.а. | 85(изделие) | 1,2м |  | 0.054 | 450000 |  | 86 | 15Х16К5Н2МВФАБ ЭП866Ш марк. "Ч" | 25 | 2,75м/6шт. |  | 0.059 | 700000
9 | 06Х12Н3Д х.а. | ф82 обточ. | 1,05; 0,76м |  | 0.076 | 450000 |  | 87 | 15Х16К5Н2МВФАБ ЭП866 марк. "РД" | ф120; ф90 | 235мм/24кг;265мм/62кг |  |  | 800000
10 | 06ХН28МДТ ЭИ943 "ЖК" | 60 | 540мм |  | 0.014 | 2000000 |  | 88 | 15Х18Н12С4ТЮ | 22 | 3м/98кг |  |  | 950000
11 | 07Х16Н6 ЭП 288 | 30 | 0,47; 0,9; 1,3м |  | 0.014 | 950000 |  | 89 | 18Х11МНФБ ЭП291 | 50 | 2,4; 2,9; 3,1м |  | 1.66 | 350000
12 | 07Х25Н16АГ6Ц ЭП781-Ш | 150 | 0,55м |  | 0.077 | 500000 |  | 90 | 20Х13 | 14 | 3,7м |  | 0.516 | 260000
13 | 08Х13 | калибр. 25 | 3,3-4,5м |  | 0.344 | 270000 |  | 91 | 20Х13 | 16 | 3,5м |  | 0.75 | 260000
14 | 08Х17Т | 6.5 | 4бухты |  | 0.07 | 220000 |  | 92 | 20Х13 | 30 |  |  | 0.012 | 260000
15 | 08Х17Т | 10 | 1м/7,1кг |  |  | 250000 |  | 93 | 20Х13 | 34 |  |  | 0.21 | 260000
16 | 08Х17Т марк. | 50 | 1,7; 2,2; 2,9; 3,3/2; 3,36м |  | 0.257 | 250000 |  | 94 | 20Х13 | 100 | 1,38м |  | 0.084 | 250000
17 | 08Х17Н15М3Т ЭИ 580 | 15 |  |  | 0.091 | 850000 |  | 95 | 30Х13 | 50 | 2,96м |  | 0.046 | 250000
18 | 08Х17Н15М3Т ЭИ 580 | 35 | 2,95м |  | 0.023 | 850000 |  | 96 | 20Х13 марк. | 170 | 0,537м |  | 0.095 | 280000
19 | 08Х18Т1 марк. | 122 |  |  | 0.186 | 200000 |  | 97 | 40Х13 марк. | 190 | 0,35м |  | 0.078 | 280000
20 | 08Х19Н9Т пров. "Ч" | ф1,6 | 2бухты |  | 0.065 | 1100000 |  | 98 | 40Х13 марк. | 220 | 0,505м |  | 0.15 | 280000
21 | 08Х22Н6Т ЭП 53 х.а. | 30 | 1,73м |  | 0.01 | 480000 |  | 99 | 40Х13 марк. | 230 | 0,197; 0,27; 0,545м |  | 65;88;176кг | 280000
22 | 08Х22Н6Т ЭП 53 марк. | 40 | 2,84м |  | 0.028 | 480000 |  | 100 | 12Х13-20Х13ков. | 400(380)хф110х85/3шт. |  |  | 0.25 | 290000
23 | 09Х15Н8Ю ЭИ 904 марк. | 330 | 2,7м |  | 1.9 | 470000 |  | 101 | 12Х13-20Х13ков. | ф240хф100х90 |  |  | 3шт. | 290000
24 | 09Х16Н4Б ЭП 56 | 50 | 0,3м |  | 4,6кг | 600000 |  | 102 | 30Х13 марк. 3Х13 | ф260хф140(вн)х350 |  |  | 0.115 | 290000
25 | 10Х11Н20Т2Р ЭИ696А | 8 | 2,5-2,7м |  | 0.035 | 1800000 |  | 103 | 30Х13 марк. 3Х13 | ф280хф125(вн)х230 |  |  | 0.09 | 290000
26 | 10Х11Н20Т2Р ЭИ696А | 10 | 2,4-2,9м |  | 0.08 | 1800000 |  | 104 | 30Х13 марк. 3Х13 | ф415хф265(вн)х370 |  |  | 0.235 | 290000
27 | 10Х11Н20ТАР ЭИ696А "Ж" | ф16; ф32 | 1,5м; 1,3м |  | 9кг; 37,6кг | 1800000 |  | 105 | 20Х23Н18 | 20 | 1,65м |  | 0.004 | 780000
28 | 10Х11Н20Т2Р ЭИ696А"Ч" | 20 | 3,9м/3шт. |  | 0.028 | 1800000 |  | 106 | 20Х23Н18 | 26 | 850мм-1900мм |  | 0.1 | 780000
29 | 10Х11Н23Т3МР ЭП33ВД | 20 | 1,36-1,41м/12шт. |  | 0.041 | 2500000 |  | 107 | 20Х23Н18 "К" | 25; ф35 | 4,95м/5шт; ф35/2шт |  |  | 800000
30 | 10Х11Н23Т3МР ЭП33ВД | 21 | 970мм |  | 2,6кг | 2500000 |  | 108 | 20Х23Н18 | 90 | 1,59м/80кг |  |  | 900000
31 | 10Х11Н23Т3МР ЭП33ВД | х.а. 30 | 1402мм./7,8кг |  |  | 2800000 |  | 109 | 20Х23Н18 | 105 | 1,305/88кг |  |  | 900000
32 | 10Х11Н23Т3МР ЭП33ВД | 100(103) | 1500мм 2шт/198кг |  |  | 2800000 |  | 110 | 30Х13Н7С2 ЭИ712 | 70 | 2,8; 3,1м |  | 0.174 | 450000
33 | 10Х17Н13М2Т ЭИ448 "ЖК" | 50 | 1,03м |  | 0.016 | 1300000 |  | 111 | 45Х14Н14В2М ЭИ69 | 20 | 2,17м |  | 5кг | 850000
34 | 10Х17Н13М2Т ЭИ448 "ЖК" | 60 | 570-600мм/12шт. |  | 0.163 | 1300000 |  | 112 | 45Х14Н14В2М ЭИ69 | 42 | 0,94м/10,3кг |  |  | 950000
35 | 10Х17Н13М2Т ЭИ448 "ЖК" | 100 | 1м/169кг |  |  | 1300000 |  | 113 | 45Х14Н14В2М ЭИ69 | ф87; ф100 | 155мм; 205мм |  | 7,5кг;12,5кг | 600000
36 | 10Х17Н13М3Т ЭИ432 марк | 30 | 1,28; 3,19; 3,3; 3,8м |  | 0.064 | 950000 |  | 114 | 80Х20НС ЭИ 992марк. | 28 | 2,5м |  | 0.19 | 600000
37 | 12Х13 | 30 | 3,23м |  | 0.018 | 260000 |  | 115 | ХН32Т ЭП670 | 30 |  |  | 0.001
38 | 12Х13 | 32 | 2,07; 2,43м |  | 0.028 | 260000 |  | 116 | ХН32ВТ неосветл. | ф5 | 2бух. |  | 0,025+0,027 | 1300000
39 | 12Х13 | 40 | 2,9; 3,12м |  | 0.244 | 260000 |  | 117 | ХН35ВТ "ЖК" | ф12 |  |  | 6.6 | 2800000
40 | 12Х13 | 45 | 1,96м |  | 0.024 | 260000 |  | 118 | ХН35ВТ "ЖК" | ф25 |  |  | 9.76 | 2800000
41 | 12Х13 | 60 | 2,03м |  | 0.045 | 260000 |  | 119 | ХН35ВТЮ ЭИ787 | ф10 | 8,85кг |  |  | 2900000
42 | 12Х13 | 75(78) | 1,65; 1,75м |  | 0.137 | 260000 |  | 120 | ХН35ВТЮ ЭИ787 | марк. 70 | 1,6м/51,4кг |  |  | 2900000
43 | 12Х18Н9 | 60 | 720мм |  | 0.016 | 300000 |  | 121 | ХН35ВТЮ х.а. | 110 | 285мм |  | 0.023 | 2500000
44 | 12Х18Н10Т | 18 | 2,2м |  | 2кг | 350000 |  | 122 | ХН38ВТ ЭИ703 "Ч" | 170 | 1,3м/253,2кг |  |  | 2500000
45 | 12Х18Н10Т "ЖК" | 570 | 14мм/3шт (29,5кг 1шт) |  | 88,5кг | 350000 |  | 123 | ХН40МДТЮ-ИД ЭП543У | марк. "РД" 60 | 1,485м/36кг |  |  | 2500000
46 | 12Х18Н10Т "РД" | ф580х146 | 0,304тн |  |  | 390000 |  | 124 | ХН40МДТЮ-ИД ЭП543У | марк. "РД" 82 | 2,225м/95кг |  |  | 2500000
47 | 12Х18Н10Т | ф600х35 |  |  | 0.08 | 350000 |  | 125 | ХН43БМТЮ-ИД ЭП915ИД | марк. 70 | 645мм/21кг |  |  | 3000000
48 | 12Х21Н5Т ЭИ 811 марк. | 56 (ков.) | 1,93 (2,12м пропил на круге) |  | 0.038 | 700000 |  | 126 | ХН45МВТЮБР ЭП718ИД | марк. 30 | 0,94м/5,8кг |  |  | 4000000
49 | 12Х25Н16Г7АР-Ш ЭИ835 | 31 | 762; 872; 952мм/15,4кг |  |  | 1350000 |  | 127 | ХН50ВМТЮБ-ВИ ЭП648 | "ЖК" 32 | 1,4;1,7;1,62;1,66;1,68;1,69м |  | 64,8кг | 4200000
50 | 13Х11Н2В2МФ ЭИ 961-Ш | 8 | 2,3; 2,36; 2,86м |  | 0.003 | 700000 |  | 128 | ХН55ВМТКЮ-ВД ЭИ929 | марк. "РД" 35 | 2,44м/20кг |  |  | 3100000
51 | 13Х11Н2В2МФ ЭИ 961-Ш | 10 | 2,55м |  | 0.076 | 700000 |  | 129 | ХН56ВМКЮ ЭП109 | марк. "РД" 35 | 1,73м |  |  | 3100000
52 | 13Х11Н2В2МФ ЭИ 961-Ш | 20клб. | 500-550мм |  | 0.086 | 800000 |  | 130 | ХН56МВТЮ ЭП199 | марк. 28 | 1,245м; 1,363м/14,4кг |  |  | 2600000
53 | 13Х11Н2В2МФ ЭИ 961-Ш | 22 | 1,4; 1,52м |  | 0.008 | 800000 |  | 131 | ХН60ВТ | 12 | 1,7-1,95м/4шт. |  | 7,3кг | 4900000
54 | 13Х11Н2В2МФ ЭИ 961-Ш | 22клб. | 500-550мм |  | 0.083 | 800000 |  | 132 | ХН60ВТ | 18 | 1,1-2,1м |  | 20.5 | 4900000
55 | 13Х11Н2В2МФ ЭИ 961-Ш | 17 | 0,5-0,55м |  | 0.003 | 620000 |  | 133 | ХН60ВТ | 32 | 12,2кг |  |  | 5100000
56 | 13Х11Н2В2МФ ЭИ 961-Ш | 30клб. | 2,8-4м |  | 0.35 | 850000 |  | 134 | ХН60ВТ | 60(63) | 620-700мм |  | 0.02 | 4600000
57 | 13Х11Н2В2МФ ЭИ 961-Ш | 31 | 2,16м |  | 0.013 | 700000 |  | 135 | ХН60ВТ ЭИ 868ВД | марк.60 | 1710мм/40кг |  |  | 5100000
58 | 13Х11Н2В2МФ ЭИ 961-Ш | обточ. 58 | 0,95м/3шт. |  | 0.06 | 800000 |  | 136 | ХН60ВТ ЭИ 868ВД | 90(91) | 545мм/33,6кг |  |  | 5100000
59 | 13Х11Н2В2МФ ЭИ 961-Ш | "ЖК" 50 | 1,48-1,6м/9шт. |  | 0.21 | 800000 |  | 137 | ХН60ВТ ЭИ 868ВД | 95 | 430мм/29,4кг |  |  | 5100000
60 | 13Х11Н2В2МФ ЭИ 961-Ш | обточ. 60 | 1,1м |  | 0.025 | 800000 |  | 138 | ХН60ВТ ЭИ 868ВД | 100 | 1160мм/83,2кг |  |  | 5100000
61 | 13Х11Н2В2МФ ЭИ 961-Ш | 70 | 1,12м |  | 0.034 | 800000 |  | 139 | ХН60ВТ марк. | 135 | 445мм |  | 58,8кг | 5000000
62 | 13Х11Н2В2МФ ЭИ 961-Ш | 60; 75 | (ф60-0,26м); 0,2м |  | 5,6кг; 0,096 | 620000 |  | 140 | ХН62ВМЮТ ЭП708 | 20 |  |  | 3,7кг | 3600000
63 | 13Х11Н2В2МФ ЭИ 961-Ш | обточ. 78 | 1,22м |  | 0.046 | 800000 |  | 141 | ХН65ВТ "Ч" | ф1,0; ф1,2 | 5кг; 7кг |  |  | 6000000
64 | 13Х11Н2В2МФ ЭИ 961-Ш | обточ. 85 | ф85х1130+ф81х110/5шт. |  | 0.255 | 800000 |  | 142 | ХН70ВМЮТ ЭИ765 | марк. "РД" 31 | 1,225м/7,8кг |  |  | 4800000
65 | 13Х11Н2В2МФ ЭИ 961-Ш | обточ. 88 | 1,59м |  | 0.076 | 800000 |  | 143 | ХН73МБТЮ ЭИ 698ВД | 20 | 1,54;1,64;1,87;1,34;1,38/2шт |  | 0.02 | 4600000
66 | 13Х11Н2В2МФ ЭИ 961-Ш | 85 | 0,2м |  | 0.026 | 620000 |  | 144 | ХН77ТЮР ЭИ 437Б | 8 | 2,15м(тем); 2,6м(св.) |  | 3,4+5,8кг | 4800000
67 | 13Х11Н2В2МФ ЭИ 961-Ш | 85 | 1,165м/1шт;0,42м-0,78м |  | 0.447 | 620000 |  | 145
68 | 13Х11Н2В2МФ ЭИ 961-Ш | 90 | 190мм |  | 0.009 | 650000 |  | 146 | ХН77ТЮР ЭИ 437Б "Ж" | 20 | 2,53м |  | 6кг | 4800000
69 | 13Х11Н2В2МФ ЭИ 961-Ш | 95 | 630мм; 775мм/1шт; 940мм резьба |  | 0.436 | 620000 |  | 147 | ХН77ТЮ ЭИ 437 | 20 | 700мм/4шт. |  | 7кг | 4800000
70 | 13Х11Н2В2МФ ЭИ 961-Ш | обточ. 100 | 1,63м |  | 0.101 | 800000 |  | 148 | ХН77ТЮР ЭИ 437Б | 22м/о | 1,82-2,84м |  | 0.993 | 4400000
71 | 13Х11Н2В2МФ ЭИ 961-Ш | 100 | 0,465м(с торца отверст.ф32*8)) |  | 0.029 | 620000 |  | 149 | ХН77ТЮ ЭИ 437 "ЖК" | 25 | 1,31м/2шт. |  | 0.01 | 4800000
72 | 13Х11Н2В2МФ ЭИ 961-Ш | 120 | 166мм |  | 0.017 | 620000 |  | 150 | ХН78Т ЭИ435 "Ч" | 1.6 | 6,5кг |  |  | 6000000
73 | 13Х11Н2В2МФ ЭИ 961-Ш | 200 | 325мм |  | 0.082 | 620000 |  | 151 | ХН78Т ЭИ435 "ЖК" | 12 | 2шт |  | 1,5кг | 3500000
74 | 13Х11Н2В2МФ ЭИ 961-Ш | "РД" 200 | 212мм/53кг |  |  | 620000 |  | 152 | ХН78Т ЭИ435 "ЖК" | 14 | 2шт. |  | 2,5кг | 3500000
75 | 14Х17Н2 | 10 | 1бухта |  | 0.05 | 280000 |  | 153 | ХН78Т ЭИ435 | 18; 19 | 970-1340мм/11,3кг; 7кг |  |  | 4000000
76 | 14Х17Н2 | 20 | 2,56м/4шт. |  | 0.025 | 280000 |  | 154 | ХН78Т ЭИ435 | 22;27 | 985-1040мм/10,2кг; 3,1м/16 |  |  | 4000000
77 | 14Х17Н2 | 25 | 0,5-0,55м |  | 0.048 | 280000 |  | 155 | ЭП 367 пров. "Ч" | ф1 | 34,8кг |  |  | 7000000
78 | 14Х17Н2 | 95 | 0,14м |  | 0.007 | 280000 |  | 156 | ЭП 367 пров. "Ч" | ф1,2 | 3,6кг |  |  | 6200000
79 | 14Х17Н2 | "РД" 100 | 790; 1300; 1320мм/0,207тн |  |  | 280000 |  | 157 | ЭП 367 пров. "Ч" | ф1,6 | 83кг |  |  | 6200000
КВАДРАТ
№ | марка стали | размер | длина |  | Ост-к, тн | цена с НДС |  | № | марка стали | размер | длина |  | Ост-к, тн | цена с НДС
1 | ст.20 | 20х20 | 6м/5шт |  | 0,055?? | 70000 |  | 12 | ст.70 | 240х260х1920 |  |  | 0.954 | 80000
2 | 45ХН2МФА х.а. | 85х85 | 1,84-1,86м |  | 4.495 | 165000 |  | 13 | 9ХС "К" | 50х50 | 2,2м | 0.5 |  | 185000
3 | 12ХН3А х.а. | 100х220х900 |  |  | 0.165 | 160000 |  | 14 | 9Х2 "П" | 135х144х880 |  |  | 0.134 | 120000
4 | 30Х2Н2МА х.а. | 165х165х1570 | 1шт. |  | 0.33 | 160000 |  | 15 | У10А | 180х180 | 1м | 0.274 |  | 120000
5 | 12ХН2 х.а. | 180х180 | 1,76м |  | 0.525 | 160000 |  | 16 | 7ХГ2ВМФ марк. | 150х150 | 2,6м; 1,64м |  | 1.654 | 150000
6 | 12ХН3А х.а. | 170х180х1150 |  |  | 0.31 | 160000 |  | 17 | 25Х2М1Ф марк. | 220х220х270 | 95шт. |  | 10.45 | 140000
7 | 12ХН3А марк. | 200х200х2400 |  |  | 0.758 | 170000 |  | 18 | 20Х13 | 200х200 | 190;195мм |  | 2шт. | 160000
8 | 12Х2Н4А марк. | 200х200х2200 |  |  | 0.645 | 190000 |  | 19 | 20Х13 | 200х200 | 170мм/1шт; 180мм/1шт |  |  | 160000
9 | 15Х5М | 200х200 | 2,48м |  | 0.78 | 180000 |  | 20 | 30Х13 | 200х200 | 1,31м |  | 0.4 | 210000
10 | ст.70 | 240х250х1840 |  |  | 0.877 | 80000 |  | 21 | 08Х15Н5Д2Т ЭП410Ш | 110х115х1750 | 176,5кг |  |  | 650000
11 | ст.70 | 240х250х1870 |  |  | 0.878 | 80000
КРУГ ТЕПЛОУСТОЙЧИВАЯ СТАЛЬ
№ | марка стали | размер | длина |  | Ост-к, тн | цена с НДС |  | № | марка стали | размер | длина |  | Ост-к, тн | цена с НДС
1 | 15Х11МФ марк. | 45 | 2,31м |  | 0.028 | 240000 |  | 22 | 25Х1МФ | 36 | 4,1м |  | 0.708 | 135000
2 | 15Х1М1Ф марк. | 90 | 2,5м/1шт.;5,1-5,3м |  | 6.63 | 140000 |  | 23 | 25Х1МФ ков. марк | 35,37,40 | 1м |  | 64+20+8 | 135000
3 | 15Х5М х.а. | 24 |  |  | 0.009 | 160000 |  | 24 | 25Х1МФ | 40 | 2шт. |  | 0.072 | 135000
4 | 15Х5М х.а. | 65 |  |  | 0.045 | 160000 |  | 25 | 25Х1МФ х.а. | 42 | 1,14м |  | 0.013 | 135000
5 | 13Х9М х.а. | 25 | 1,42м |  | 0.035 | 160000 |  | 26 | 25Х1МФ | 45; 48 | 2,22м; 1,65м; 0,34м |  | 0,048+0,004 | 135000
6 | 18Х3МВ ЭИ578 марк. | 120 | 1,96м |  | 0.174 | 160000 |  | 27 | 25Х1МФ "К" | 60 |  | 1.01 |  | 160000
7 | 12Х1МФ | 75 |  | 0.058 |  | 130000 |  | 28 | 25Х1МФ марк. | 65 | 4,74м |  | 0.123 | 135000
8 | 12Х1МФ х.а. | 90 | 3,46;4,21м |  | 0.376 | 115000 |  | 29 | 25Х1МФ "Мет" | 70рж. | 6м |  | 1.637 | 135000
9 | 20Х1М1Ф1ТР (ЭП182) | 36 | 5м |  | 0.04 | 250000 |  | 30 | 25Х1МФ (марк. ХФ) | 85 | 1,46м |  | 0.063 | 135000
10 | 20Х1М1Ф1ТР (ЭП182) | 120 | 60-240мм; 620мм/1шт. |  | 0.695 | 250000 |  | 31 | 25Х1МФ | 90 | 4,2м |  | 0.209 | 135000
11 | 20Х1М1Ф1БР(ЭП 44) ? | рж. 40 | 3,1м |  | 2.294 | 250000 |  | 32 | 25Х1МФ марк. | 130 | 1,03м |  | 0.108 | 135000
12 | 20Х1М1Ф1БР(ЭП 44) | 80; 95 | 3,49м; 1,98м |  |  | 250000 |  | 33 | 25Х1МФ марк. | 160 | 1,1м; 0,79м |  | 0.29 | 135000
13 | 20Х1М1Ф1БР(ЭП 44) | 135(обточ) | 1,2;1,24;1,3м |  | 0.42 | 200000 |  | 34 | 25Х2М1Ф ЭИ723 х.а. | 34 | 3-4м |  | 0.071 | 170000
14 | 20Х3МВФ-Ш (ЭИ415) | рж.10 | 2,7-2,8м |  | 0.207 | 95000 |  | 35 | 25Х2М1Ф ЭИ723 | 40 | 4,87м |  | 0.044 | 170000
15 | 20Х3МВФ-Ш (ЭИ415) "Ч" | 15; 20 | 2,47м; 1,89м |  | 3,5кг; 4,7кг | 160000 |  | 36 | 25Х3М1 х.а.(ЭИ723) | ф550х75 | 2шт. |  | 0.28 | 170000
16 | 25Х1МФ х.а. | 10 | 3,8м/14шт. |  | 0.03 | 100000 |  | 37 | ОХВ (34Х1ВА) | 80 | 3,06; 3,36м |  | 0.25 | 100000
17 | 25Х1МФ х.а. | рж.16 | 4,25м/12шт.; 5,3м |  | 1.4 | 80000 |  | 38 | ОХВ (34Х1ВА) | 120 | 1,25м |  | 0.11 | 100000
18 | 25Х1МФ | леж. 20 | 3м; 5м |  | 3.015 | 135000 |  | 39 | 25Х12Н2В2М2Ф ЭП311 | марк. 16 | 2,9-3м |  | 0.369 | 750000
19 | 25Х1МФ | 28 | 5,6м |  | 1.865 | 135000 |  | 40 | 25Х12Н2В2М2Ф ЭП311 | марк. 26 | 2,26м |  | 1шт. | 750000
20 | 25Х1МФ | 31.5 | 6,05м |  | 1.94 | 135000 |  | 41 | 25Х12Н2В2М2Ф ЭП311 | марк. 30 | 2,2; 2,4м |  | 2шт. | 750000
21 | 25Х1МФ марк. | 33 | 4м |  | 0.273 | 135000 |  | 42 | 25Х12Н2В2М2Ф ЭП311 | марк. 39 | 2,25/2шт.;2,35;2,49м |  | 0.085 | 750000
[8 empty] | 43 | 13Х14Н3В2ФР ЭИ736-Ш | 20 |  |  | 0.03 | 550000
ПОЛОСА
№ | марка стали | размер |  |  | Ост-к, тн | цена с НДС |  | № | марка стали | размер | длина |  | Ост-к, тн | цена с НДС
1 | ст.У8А лента | 0,25*12 | бухты 2шт.х22кг |  | 0.044 | 80000 |  | 16 | Х12МФ "К" | 50х250х230 |  | 0.025 |  | 340000
2 | ст.10 "Ч" | 3,2х40 | 2 бухты |  | 0.035 | 70000 |  | 17 | Х12Ф1 "К" | 80х250х2000 |  | 0.3 |  | 340000
3 | ст.3 | 40х450х560 | 1шт. |  | 0.08 | 50000 |  | 18 | 30Х2Н2МА | 80х1050х1350 |  |  | 0.899 | 170000
4 | ст.3 | 40х450х680 | 1шт. |  | 0.088 | 50000 |  | 19 | 4Х5МФС марк. "Че" | 30х150 | 1,55; 1,6-2,0м |  | 1.017 | 300000
5 | 09Г2С | 4х240х9000 |  |  | 9.886 | 60000 |  | 20 | 4Х5МФС марк. "Че" | 40х185х380 |  |  | 0.022 | 300000
6 | 09Г2С | 12х430х630 |  |  | 0.025 | 60000 |  | 21 | 4Х5МФС марк "РД" | 40х200х1160 | 78кг |  |  | 400000
7 | 09Г2С | 45х380х1510 | 7шт. |  | 1.4 | 50000 |  | 22 | 4Х5МФС марк. "Че" | 100х170х180 |  |  | 0.066 | 280000
8 | 09Г2С | ф500х20 заготовка | 4шт. |  | 0.13 | 50000 |  | 23 | 4Х5В4ФСМ ЭИ 956 | 30х80х1050 |  |  | 0.51 | 380000
9 | 09Г2С | ф1050х26 заготов |  |  | 0.175 | 56000 |  | 24 | 08Х18Т1 | 1,5х300 | бух. |  | 0.98 | 220000
10 | 10ГН2МФА | 60х140х770 |  |  | 0.063 | 130000 |  | 25 | 20Х13 | 6х40 | 2,7-3м | 0.16 |  | 230000
11 | ст.35 | 110х380х3120 |  |  | 1.04 | 96000 |  | 26 | 30Х13 "Ч" | 3,5х7,5 | 1 бухта |  | 0.013 | 200000
12 | 25ХГСА | 80х130х1065 |  |  | 0.087 | 90000 |  | 27 | 06Х14Н9Д2МБТ ЭП817 | 35х115 | 950мм/3шт; 960мм/1шт |  | 0.135 | 800000
13 | ст.5(30) | 80х125;140;80;130;70 |  |  | 0.154 | 65000 |  | 28 | 13Х14Н3В2 ЭИ-736Ш | 60х200 | 0,97; 1,45м |  | 0.25 | 600000
14 | У8А | 14х400 | 1,7м | 1.025 |  | 140000 |  | 29 | 08Х15Н5Д2Т ЭП410Ш | 0,3х200 | 8кг |  |  | 3800000
15 | Х12МФ "К" | 70х300х1540 |  | 0.27 |  | 340000
ШЕСТИГРАННИК
№ | марка стали | размер | длина |  | Ост-к, тн | цена с НДС |  | № | марка стали | размер | длина |  | Ост-к, тн | цена с НДС
1 | А12 | s=14 | 3-3,2м |  | 0.033 | 65000 |  | 14 | 12Х18Н9 "РД" | s=17 | 3,04м/18кг |  |  | 450000
2 | ст.35 | s=13 | 1,-1,7м |  | 0.033 | 80000 |  | 15 | 12Х18Н10Т | s=17 | 1,86м/3шт;1,39;2; 2,65м |  | 0.023 | 450000
3 | ст.35 "Ч" | s=17 | 3,3м |  | 0.156 | 70000 |  | 16 | 12Х18Н10Т | s=32 | 0,8;0,95;1,7;1,5;1,9;1,46;2,13 |  | 0.07 | 450000
4 | ст.20 | s=65 | 4,56м; 5,15м |  | 0.265 | 80000 |  | 17 | 13Х11Н2В2МФЭИ 961-Ш | s=12 | 1,84м |  | 0.002 | 900000
5 | ст.35 | s=48 | 3,77; 4,08м |  | 0.12 | 80000 |  | 18 | 13Х11Н2В2МФЭИ 961-Ш | s=19 | 3,33-4,25м |  | 0.099 | 900000
6 | ст.45 "П" рж. | s=32 | 1,5м/2шт; 1,24м |  | 0.01 | 70000 |  | 19 | 14Х17Н2 | s=5 клб. | 3,07м |  | 0.008 | 450000
7 | 30ХГСА рж. | s=27 | 3,58; 5м |  | 0.665 | 70000 |  | 20 | 14Х17Н2 | s=7 клб. | 2,8м |  | 0.016 | 450000
8 | 30ХГСА марк. | s=27 | 3м |  | 0.037 | 85000 |  | 21 | 14Х17Н2 | s=22 | 2,3; 2,45-2,7м |  | 0.169 | 350000
9 | 30ХМА | s=22 | 5м |  | 2.87 | 90000 |  | 22 | 14Х17Н2 | s=27 | 2,97м |  | 0.015 | 350000
10 | 30ХМА х.а. | s=27 |  |  | 0.02 | 90000 |  | 23 | 14Х17Н2 | s=41 | 1,9-2м |  | 0.142 | 420000
11 | 12ХН3 х.а. | s=30 | 2,5м |  | 0.266 | 100000 |  | 24 | ЭИ 811 12Х21Н5Т "РД" | s=30 марк. | 1,3; 1,13м/14,4кг |  |  | 500000
12 | 12ХН2 (12ХН3) | s=65 |  |  | 1.232 | 100000 |  | 25 | 09Х16Н4Б ЭП 56 | s=14 | 2,5; 4,3м |  | 0.224 | 650000
13 | 20Х13 х.а. | s=17 | 4,73м |  | 0.009 | 210000 |  | 26 | 10Х11Н23Т3МР ЭП33ВД | s=19 | 1м/3шт/7.2кг |  |  | 2500000
ЛИСТ
№ | марка стали | размер | длина |  | Ост-к, тн | цена с НДС |  | № | марка стали | размер | длина |  | Ост-к, тн | цена с НДС
1 | ст.05кп "ЖК" | 20х840х840 |  |  | 0.114 | 80000 |  | 11 | ХН45МВТЮБР-ИД | 1,5х1006х2211 | 26кг |  |  | 4200000
2 | 08пс | 1х1250х2500 | 21шт. |  | 0.455 | 55000 |  | 12 | ХН70Ю ЭИ652 марк | 2,5х500х1045 | 10,4кг |  |  | 5000000
3 | ст.45 деловая обрезь | 3х1240х1270рж. |  |  | 0.037 | 85000 |  | 13 | ХН70Ю ЭИ652 марк | 2,5х500х1072 | 2шт./21,2кг |  |  | 5000000
4 | ст.45 деловая обрезь | 10х330х450 |  |  | 0.012 | 85000 |  | 14 | ХН70Ю ЭИ652 х.а. | 2,5х500х1074 | 10,6кг |  |  | 4800000
5 | ст.45 | 6х1500х3000 | 13шт. |  | 2.533 | 96000 |  | 15 | ХН75МБТЮ марк | 1,5х715х777 | 7кг |  |  | 4400000
6 | 07Х16Н6 ЭП-288 | 8х1000х1910 | 1,91м/2шт.; 1,71м |  | 0,242+0,108 | 750000 |  | 16 | ХН78Т ЭИ435 марк. | 8х820х1155 | 65,2кг |  |  | 5400000
7 | 30Х2Н2МА | 80х1050х1350 |  |  | 0.899 | 170000 |  | 17 | лист просечной | 4х340х3500 | 3шт. |  | 0.3 | 65000
8 | 08Х18Т1 | 1,5х300 | бух. |  | 0.98 | 210000 |  | 18 | лист просечной | 4х500х3500 | 1шт |  | 0.023 | 65000
9 | 08Х17 | 0,8х1250х2500 | 4шт. |  | 0.08 | 190000 |  | 19 | лист М1 | 1,5х598х1490 | 2шт. |  | 0.023 | 100000
10 | 08Х18Н10 | 2,5х1000х2000 | 2шт. |  | 0.08 | 290000 |  | 20 | лист Л-63 | 2х600х1508 |  |  | 14,9кг | 800000
ПОКОВКИ КРУГЛЫЕ
№ | марка стали | размер | длина |  | Ост-к, тн | цена с НДС |  | № | марка стали | размер | длина |  | Ост-к, тн | цена с НДС
1 | ст.20 | ф160х75 |  |  | 1шт. | 80000 |  | 19 | 38ХН3МФА Влад | ф530х300 | 560кг |  |  | 290000
2 | ст.20Х марк. | ф130х120 |  |  | 1шт. | 85000 |  | 20 | 40ХН2МА Влад | ф860хф300х230 | 920кг |  |  | 270000
3 | 09Г2С х.а. | ф610х340 |  |  | 0.91 | 110000 |  | 21 | 7Х2СМФ "Че" х.а. | ф400х770 |  |  | 0.777 | 260000
4 | 09Г2С х.а. | ф620(600)х250 |  |  | 0.6 | 110000 |  | 22 | 9Х1"Ц" | ф310-320 | ф310х250/9шт;ф320х400/7шт. |  |  | 210000
5 | ст.45 вал | ф180(170)х660+ ф260(250)х430+ф160х390 / 2шт. |  |  | 0.87 | 90000 |  | 23 | 9Х1 марк. | ф400х80 |  |  | 1шт. | 170000
6 | ст.45 | ф230хф70х95 |  |  |  | 90000 |  | 24 | 9Х1 марк. | ф520х60 |  |  | 1шт. | 170000
7 | ст.20-40 | ф385х80 |  |  | 0.073 | 140000 |  | 25 | 9Х2МФ х.а. | ф470х ф120х230 |  |  | 0.3 | 150000
8 | ст.45 | ф580х190 |  | 0.56 |  | 120000 |  | 26 | 5ХНМ х.а. | ф765х415обточ. |  |  | 1.48 | 240000
9 | ст.45 | ф600х260 | (630х280 трещ) | 0.7 |  | 120000 |  | 27 | 5ХНМ марк. | ф830(840)/ф170х450 |  |  | 1.86 | 240000
10 | ст.45 | ф640х280 |  | 0.784 |  | 120000 |  | 28 | У8А | ф220хф75х120 |  |  | 0.035 | 120000
11 | 40Х | ф200х35 |  |  | 1шт. | 90000 |  | 29 | 30ХМА | ф195х70 |  |  | 1шт. | 140000
12 | 40ХН | ф590хф330х110 |  |  | 0.168 | 160000 |  | 30 | 35ХМ ков. х.а. | ф330х150 |  |  | 0.14 | 180000
13 | 12ХН3А марк. | ф320х370 |  |  | 0.233 | 190000 |  | 31 | 35ХМА | ф740х300 | 1,406тн |  |  | 180000
14 | ОХН1М | 240х410 торц.ков. |  |  | 1шт. | 180000 |  | 32 | 30ХМ х.а. | ф480х ф130х190 |  |  | 0.31 | 180000
15 | 34ХН3М марк. | ф270х720 | 0,59; 0,63; 0,64м |  | 1.21 | 250000 |  | 33 | Крановое колесо ст.45 | ф320*24+265*70 отв. Ф150 |  |  | 11шт | 5000
16 | 38Х2Н2МА х.а. | ф220х995 |  |  | 0.325 | 250000 |  | 34 | ШХ15 ролики | ф140 h=40/60 1,23 |  |  | 12шт. | 100000
17 | 38Х2Н2МА х.а. | ф225х1290+ф280х300 |  |  | 0.595 | 250000 |  | 35 | ЭП 56(09Х16Н4Б) "ЖК" | ф500х145 обт. | 0.217 |  |  | 680000
18 | 38Х2Н2МФА | ф480х85 | 3шт/121кг |  | 0.363 | 250000 |  | 36 | Чугун СЧ 20 | ф780х220+ф640х280 |  |  |  | 120000
[9 empty] | ЭИ961-Ш марк. | 100х135х185 |  |  | 0.02 | 800000
ПОКОВКИ ПРЯМОУГОЛЬНЫЕ
№ | марка стали | размер | длина |  | Ост-к, тн | цена с НДС |  | № | марка стали | размер | длина |  | Ост-к, тн | цена с НДС
1 | 15ХГНМ | 120х250х300 | 2шт. |  | 0.153 | 200000 |  | 11 | 9Х2МФ | 400х400 | L-870мм-970мм |  | 1.235 | 170000
2 | ст.20 х.а. | 100х890х1240 |  |  | 0.86 | 90000 |  | 12 | 5ХГМ х.а. | 100х600х660 |  |  | 0.305 | 150000
3 | 20Х2Н4А марк. | 145х160х180 | 4шт. |  | 0.153 | 160000 |  | 13 | 15Х2МФА | 120х200х670 |  |  | 0.12 | 200000
4 | 34ХН1М | 100х400х500 |  |  | 0.157 | 150000 |  | 14 | 25Х2М1Ф марк. | 230х230х270 | 105шт. |  | 11.676 | 140000
5 | 34ХН1М | 100х400х190 |  |  | 0.06 | 150000 |  | 15 | 30ХМА | 110х125х210 |  |  | 1шт. | 130000
6 | 38ХС | 85х140х140 |  |  | 1шт. | 90000 |  | 16 | 30ХМА | 115х120х200 |  |  | 1шт. | 130000
7 | ст.45 | 65х180х190 |  |  |  | 90000 |  | 17 | 30ХМА | 120х125х210 |  |  | 1шт. | 130000
8 | 40ХН | 130х430х430 |  |  | 0.23 | 100000 |  | 18 | Х13 "П" | 110х160х190 |  |  | 1шт. | 200000
9 | 40ХНМ | 120х230х600 |  |  | 0.142 | 120000 |  | 19 | Х13 "П" | 90х200х220 |  |  | 1шт. | 200000
10 | 7Х3 | 95х115х180 |  |  | 0.016 | 110000 |  | 20 | 12Х18Н10Т "РД" | 285х313х385 | 0,27тн |  |  | 350000
КРУГ ИНСТРУМЕНТАЛЬНАЯ, ПОДШИПНИКОВАЯ, РЕССОРНО-ПРУЖИННАЯ СТАЛЬ
№ | марка стали | размер | длина |  | Ост-к, тн | цена с НДС |  | № | марка стали | размер | длина |  | Ост-к, тн | цена с НДС
1 | 9ХС | 16 | 4,2-4,9м |  | 0.037 | 150000 |  | 73 | Х12Ф1 | 50 | 3-4м | 0.48 |  | 320000
2 | 9ХС х.а. | 18 | 4м |  | 0.355 | 80000 |  | 74 | Х12Ф1 | 55 | 3,16; 2,75; 3,29; 3,1;3,14м |  | 0.275 | 320000
3 | 9ХС "К" | 60 | 2,25м | 4.2 |  | 150000 |  | 75 | Х6ВФ х.а.ЭИ 808 | 65 | 1,9-2,1м |  | 0.598 | 250000
4 | 9ХС "К" | 70 | 4.2 | 0.13 |  | 150000 |  | 76 | Х12М "Мет" | 70 | 2,07-2,5м |  | 0.479 | 310000
5 | 9ХС | 100 | 2,4; 5,5м | 0.5 |  | 150000 |  | 77 | Х12Ф1 | 100 | 3,24м |  | 0.2 | 340000
6 | У12А круг калибр. | ф4,45 | 1уп/40-45кг 2-2,5м |  | 10.85 | 290000 |  | 78 | Х12Ф1 | 125 | 1,97м |  | 0.19 | 340000
7 | У12А круг калибр. | ф4,6 | 2-2,5м |  | 2.5 | 290000 |  | 79 | Х12МФ "РД" | 185 | 0,81м(запил)+0,59м/0,294т |  |  | 340000
8 | У8А "К" | 18 | 5,43м | 0.45 | 0.012 | 120000 |  | 80 | 4ХВ2С | 80 | 1,07м |  | 0.043 | 250000
9 | У7 | 20 | 1,2-1,3м |  | 0.072 | 105000 |  | 81 | 5ХВ2С марк. | 36 | 3,42м |  | 0.028 | 260000
10 | У8А Мет | 20 | 3,9м |  | 0.684 | 105000 |  | 82 | 5ХВ2С х.а. | 90 | 250мм; 465мм |  | 13кг+25кг | 260000
11 | У11 | 25 | 1,49м |  | 0.005 | 105000 |  | 83 | 3Х3М3Ф | 56 | 1,15м |  | 0.023 | 300000
12 | У8А Мет | 30рж. | 3-3,5м |  | 1.4 | 105000 |  | 84 | 4ХМФС (марк. ХМФ) | 170 | 2,88м |  | 0.547 | 280000
13 | У10 | 30 | 4м |  | 0.022 | 105000 |  | 85 | 4Х2В5МФ (ЭИ959)марк | 70 | 2,7м |  | 0.725 | 300000
14 | У9 "К" | 35 | 4,06м | 1.4 | 0.03 | 120000 |  | 86 | 4Х3ВМФ (ЗИ 2) | 45 | 3,4м |  | 1.35 | 250000
15 | У8А | 40 | 3,11м |  | 0.031 | 80000 |  | 87 | 4Х4ВМФС ДИ 22 ков. | ф100х140 |  |  | 0.009 | 330000
16 | У10А "П" | 42 рж. | 2,6м/1шт. |  |  | 85000 |  | 88 | 4Х5МФС | 30 | 1,8м/2шт. крив. |  | 0.02 | 300000
17 | У10А | 44 рж. |  |  | 0.025 | 85000 |  | 89 | 4Х5МФС | 70 | 5,7-5,8м |  | 0.429 | 300000
18 | У16 | 45 | 2,3м |  | 0.028 | 110000 |  | 90 | 4Х5МФС "Че" марк. | 115 | 1,64м |  | 0.134 | 300000
19 | У10А | 50 | 3,5-4м | 0.85 |  | 105000 |  | 91 | 4Х5МФС "Че" марк. | 115 | 1,68м (рез газом 830мм) |  | 0.137 | 300000
20 | У8А | 60 | 4,8м | 0.1 |  | 105000 |  | 92 | 4Х5МФС "Че" марк. | 115 | 1,7м(надрез посередине) |  | 0.138 | 300000
21 | У8А | 70 | 2,5-3,0м | 0.433 |  | 110000 |  | 93 | 4Х5МФС | 155 | 1,475м |  | 0.214 | 300000
22 | У8А Мет | 80 | 3,33; 3,18м |  | 0.254 | 92000 |  | 94 | 4Х5МФС | 310 | 225мм(надрез 140+70мм) |  |  | 300000
23 | У8А х.а. | 80 | 1,75;3,76; 3,77; 3,8м |  | 1.02 | 92000 |  | 95 | 4Х5В2ФС (ЭИ 958) | 25 х.а. | 3м |  | 1.16 | 300000
24 | У8А "ЖК" | 80 | 2шт. |  | 0.031 | 92000 |  | 96 | 4Х5В2ФС (ЭИ 958)х.а. | 30 |  |  | 0.449 | 300000
25 | У8А х.а. | 90 | 1,4; 3,83м/2шт.крив,; 3,56м |  | 0.625 | 92000 |  | 97 | 4Х5В2ФС х.а. | 30 | 2,5-4,4м |  | 0.12 | 320000
26 | У7 | 100 | 1,58м |  | 0.096 | 105000 |  | 98 | 4Х5В2ФС "Че" х.а. | 50 | 1,43м; 1,7м |  | 22кг+26кг | 320000
27 | У8А | 100 |  | 1.5 |  | 110000 |  | 99 | 4Х5В2ФС (ЭИ 958) | 52 марк. | 1,4; 1,88; 1,9м |  | 0.087 | 320000
28 | У12А | 100 | 0,87; 1,54м |  | 0.144 | 92000 |  | 100 | 4Х5В2ФС(ЭИ 958)марк | 85 ков.обт. | 1,5;1,62;1,67м;1,9м/3шт |  | 0.515 | 320000
29 | У8А | 120 | 1,35м (край чуть загнут) |  | 0.12 | 105000 |  | 101 | 4Х5В2ФС (ЭИ 958) | 100 | 415; 540; 560; 635мм |  | 0.128 | 320000
30 | У7 | 120 | 1,1м |  | 0.104 | 105000 |  | 102 | 4Х5В2ФС "Че" марк. | 250ков. | 0,11м |  | 0.042 | 320000
31 | У8А | 120 | 1,2м |  | 0.114 | 105000 |  | 103 | 5Х3В3МФС ДИ23 | 45 | 2,88; 2,94м |  | 0.072 | 340000
32 | У10А | 120 |  | 2.5 |  | 110000 |  | 104 | 5Х3В3МФС ДИ23 | 60 | 2,5; 3,79м/2шт. |  | 0.226 | 340000
33 | У8А | 140 | 4,24м/4шт. |  | 2 | 105000 |  | 105 | 5Х3В3МФС ДИ23 | 65 | 2,01м |  | 0.054 | 340000
34 | У8А | 150 | 4м; 3,41+2,73м | 1.5 | 0,465+0,376 | 105000 |  | 106 | 5Х3В3МФС ДИ23 | 70 | 3,75м |  | 2.461 | 340000
35 | У8А "К" | 160 |  | 0.9 |  | 130000 |  | 107 | 5Х3В3МФС ДИ23 марк | 125 | 3,08; 2,63м |  | 0.554 | 340000
36 | У8А | 180 | 3м .; 3,02м | 2.8 | 0.604 | 105000 |  | 108 | 6Х3МФС (ЭП 788) | 90(95ков.) | 1,5; 1,57; 1,62;1,71м |  | 0.32 | 280000
37 | У10А | 260 ков. | 1,975м; 1,78м |  | 845+754кг | 120000 |  | 109 | 6Х3МФС (ЭП 788) | 130ков. | 1,5м/4шт.; 0,79м/1шт. |  | 0.791 | 280000
38 | ХВГ х.а. | 8 | бухты 158кг,260кг, |  | 0.418 | 210000 |  | 110 | 6Х7В7ФМ | 38 | 3м | 0.4 |  | 750000
39 | ХВГ | 45 |  |  | 0.036 | 240000 |  | 111 | 11Х4В2МФ3С2 ДИ37 | 90 х.а. | 2,5м |  | 1.53 | 210000
40 | ХВГ "Мет" | 55 | 2,95-3,5м |  | 0.274 | 240000 |  | 112 | ШХ15 "П" рж., кр. | 33 | 4,6м |  | 0.85 | 50000
41 | ХВГ | 90 | 0,6м |  | 0.029 | 240000 |  | 113 | ШХ20СГ марк. | 60 | 3,88; 3,78; 3,84м |  | 0.256 | 140000
42 | ХВГ | 120 | 0,36м |  | 0.032 | 300000 |  | 114 | ШХ15 марк. | 110 | 2,29м |  | 0.169 | 135000
43 | ХВГ | [6 empty] | 115 | ШХ15СГВ | 115; 120 | 3,65; 4м | 0,3; 0,57 |  | 130000
44 | ХВГ "ЖК" | 180 | 1,35м |  | 0.27 | 300000 |  | 116 | 50ХФА х.а. | 18 | 3м |  | 0.055 | 85000
45 | ХВГ "Ч" | ф340хф180(вн) | 110мм |  | 0.062 | 250000 |  | 117 | 65 "К" | 22; 28 |  | 0,24; 0,5 |  | 125000
46 | 5ХНМ "П" | 20 | 3,2м |  | 0.02 | 110000 |  | 118 | 65Г "Ч" | 50 | 2,99м |  | 0.046 | 90000
47 | 5ХНМ | 60 | 3; 1,65м | 0.103 |  | 180000 |  | 119 | 65Г "К" | 85 | 4м | 0.196 | 0.179 | 130000
48 | 5ХНМ х.а. | 70 | 2,57м |  | 0.08 | 180000 |  | 120 | 65Г | 100 | 1,4/2шт; 1,67;1,84/1шт; 2,76м | 0.556 |  | 95000
49 | 5ХНВ | 70 | 2,5-3м | 0.96 |  | 180000 |  | 121 | 65Г | 100 | 1,3; 1,5м |  | 0.175 | 95000
50 | 5ХНМ | 90 |  | 0.105 |  | 180000 |  | 122 | 65Г "К" | 120 |  | 0.268 |  | 130000
51 | 5ХНВ | 100 (рж) | 2,6м |  | 0.165 | 190000 |  | 123 | 70Г | 150х200 | 8шт.(28кг 1шт.) |  | 0.224 | 90000
52 | 7Х3 | 20 | 5,5м |  | 0.46 | 115000 |  | 124 | 65Г | 180 | 4,09м |  | 0.818 | 120000
53 | 7Х3 | 32 | 5м/2шт. |  | 0.062 | 115000 |  | 125 | 60С2А | 20 | 2,38м |  | 0.438 | 95000
54 | 7Х3 | 40 | 3-4м |  | 0.82 | 115000 |  | 126 | 60С2ХФА | 20 | 0,9м |  | 0.038 | 115000
55 | 7Х3 марк. | 50 | 3,05-3,08м |  | 0.753 | 115000 |  | 127 | 60С2А | 22 | 1,47-2,5м |  | 0.604 | 95000
56 | 8Х3 | 50 | 3,1м |  | 4.25 | 115000 |  | 128 | 60С2А | 23 | 1,71-1,81м |  | 0.134 | 95000
57 | 7Х3 | 215хф50х125 ков. | 1шт. |  | 0.036 | 115000 |  | 129 | 60С2А | 24 | 2,03м |  | 0.28 | 95000
58 | 8ХФ | 45 | 3,-3,5м |  | 4.15 | 115000 |  | 130 | 60С2ХФА | 29 | 2,27м |  | 0.134 | 115000
59 | 8ХФ | 100 рж. | 4,7м-350мм (загн) |  | 0.269 | 115000 |  | 131 | 60С2ХФА | 30 | 0,88-1,65м |  | 0.475 | 115000
60 | 9Х1 "К" | 35 |  | 0.6 |  | 170000 |  | 132 | 60С2А | 30 | 0,9м |  | 0.527 | 95000
61 | 9Х1 "К" | 52 | 1,8-2м | 0.3 |  | 160000 |  | 133 | 60С2ХФА | 31 | 2,5м |  | 0.09 | 115000
62 | 9Х1 марк. | 60 | 3,9м |  | 0.433 | 105000 |  | 134 | 60С2А | 32 | 0,96-2,2м |  | 0.75 | 95000
63 | 9Х1 марк. | 90 | 1м/4шт. |  | 0.21 | 105000 |  | 135 | 60С2ХФА | 32 | 0,81-1,99м |  | 1.305 | 115000
64 | 9Х1 | 100 | 3,34м | 0.206 |  | 140000 |  | 136 | 60С2ХФА | 35 | 2,53-2,58м |  | 0.724 | 115000
65 | 9Х1 | 500х60 ков. |  |  |  | 110000 |  | 137 | 60С2А | 36 | 0,65-1,6м |  | 0.075 | 95000
66 | 7ХГ2ВМ марк. ков. | 150 | 1м. |  | 1.84 | 180000 |  | 138 | 60С2ХФА | 38 | 1,3м |  | 0.382 | 115000
67 | 7ХГ2ВМ | 150 | 2,89м |  | 0.4 | 180000 |  | 139 | 60С2А | 40 | 2,98; 3,2м |  | 0.032 | 95000
68 | 7ХГ2ВМ | 150 (142 лыска) | 1,26м |  | 0.173 | 180000 |  | 140 | 60С2ХФА | 40 | 2,1м |  | 0.494 | 115000
69 | Х12 | 30; 50 | 3м | 0,10,083; 0,5 |  | 300000 |  | 141 | 60С2ХФА | 45 | 2,41-3,47м |  | 0.11 | 115000
70 | Х12 | 105 ков. | 1,1м |  | 0.075 | 300000 |  | 142 | 60С2ХФА | 50 | 1,4м; 0,86м |  | 0.058 | 115000
71 | Х12М | 16рж. | 5м |  | 0.72 | 300000 |  | 143 | 60С2А | 100 | 2,2м |  | 0.135 | 80000
72 | Х6ВФ "К" | 25 |  | 0.5 |  | 330000 |  | 144 | 50РА | 56 |  |  | 0.5 | 110000
КРУГ БЫСТРОРЕЗ
№ | марка стали | размер | длина |  | Ост-к, тн | цена с НДС |  | № | марка стали | размер | длина |  | Ост-к, тн | цена с НДС
1 | Р18 "Ж" | 45 | 500-600мм/35шт. |  | 0.205 | 1300000 |  | 3 | Р18 "Ж" | 70 | 553(18,4кг);555(18,7кг) |  | 0.037 | 1300000
2 | Р18 "Ж" | 60 | 590 |  | 14,2кг | 1300000 |  | 4 | Р9 | 45 | 2,62; 3,04м |  | 0.072 | 500000
ТРУБА, УГОЛОК, ПРОЧЕЕ
| марка стали | размер | длина | Ост-к, тн | цена |  |  | № |  | марка стали | размер | длина | Ост-к, тн | цена
1 | ст.09Г2С (Б/У) | 159*8 |  | 0.041 | 50000 |  |  | 10 | уголок ВТ-20 | 2х295х295х1100 | 4шт. |  | 0.04 | 1600000
2 | ст.09Г2С | ф168*10 (отверстия) |  | 1тн | 90000 |  |  | 11 | уголок ВТ-20 | 2,4х310х315х1250 | 5шт. |  | 0.06 | 1600000
3 | 20Г | ф420*40-50х510 | 3шт. | 0.569 | 90000 |  |  | 12 | уголок ст.09Г2С | 80х80х6 | 1,3м |  |  | 60000
4 | труба ст.12Х18Н10Т |  | 68*2,5/4,14м |  | 450000 |  |  | 13 | уголок ст.09Г2С | 90х90х6 | 1,3м |  |  | 60000
5 | труба Л63 |  | 12*1,5/3м | 13шт. | 500000 |  |  | 14 | уголок ст.09Г2С | 100х100х8 | 1,3м |  | 1.06 | 60000
6 | Скорлупа ф219х40 фольгоизол 120м.п. 240р/м.п. | [6 empty] | 15 | Труба 12Х18Н10Т | ф10х2х2500 | 5шт. |  |  | 400000
7 | ф325х40 16м.п. 300р/м.п. | [7 empty] | (изделие) | ф10х2х3000 | 4шт.
8 | труба профиль. | 80х80х6000 | 4шт. | 0.056 | 85000 |  |  |  |  | ф12х2,5х2000 | 3шт.
9 | Проволока оцинкован. | ф4 | бухта | 0.565 | 60000 |  |  |  |  | ф14х3000 | 1шт+0,9м/1шт.
[8 empty] | 134 | биметалл 10Х17Н13М3Т | ф250х8+ст10. ф234 | 4,55; 4,53м |  | 3.6 | 100000
|  | КАНАТ СТАЛЬНОЙ | [5 empty] | 135 | Титан ПТ3В "Ч" | 20 | 1,6-1,9м/5шт. |  | 0.014 | 1400000
| ф2 | 1000м (барабан) | 4000 |  | 3.2 |  |  | 136 | Латунь | 8 | 1,2-1,3м |  | 7кг
КРУГ КОНСТРУКЦИОННАЯ СТАЛЬ
№ | марка стали | размер | длина | Ост-к, тн склад 2 | Ост-к, тн склад 1 | цена с НДС |  | № | марка стали | размер | длина | Ост-к, тн склад 2 | Ост-к, тн склад 1 | цена с НДС
1 | 110Г13л | 30 | 4м |  | 0.435 | 210000 |  | 72 | 12Х2НВФА-вд (ЭИ712) | 36 | 3,5м. |  | 0.085 | 130000
2 | ст.45 | 5 рж. | 2,5-3м |  | 0.088 | 55000 |  | 73 | 12Х2НВФА (ЭИ712) | 160 | 1,15м |  | 0.182 | 160000
3 | А12 | 3,0; | 2-2,5м | 0.111 |  | 150000 |  | 74 | 12Х2НВФА (ЭИ712) марк. | 235 | 0,43; 0,47м/2шт; 0,45м |  | 0.666 | 160000
4 | ст.20 | ф4 рж.+гнутый |  |  | 0.065 | 55000 |  | 75 | 14ХН3МА | 75 | 3,02; 5м |  | 0.277 | 170000
5 | ст.10 клб. | 6,0 клб | 3м | 0.212 |  | 200000 |  | 76 | 14ХН3МА | 90 | 2,42м |  | 0.118 | 170000
6 | ст.35 клб. | 8,0 клб. | 2,-2,5м; 3м | 1.06 |  | 200000 |  | 77 | 14ХН3МА | 95 | 2,08; 2,24м |  | 0.239 | 170000
7 | ст.20 обточ. | 9 | 4м. |  | 0.094 | 60000 |  | 78 | 18Х2Н4МА ??? | 24рж. | 2,5м |  | 0.135 | 170000
8 | 09Г2С обточ. | 14 | 4м. |  | 0.598 | 60000 |  | 79 | 19Х2НВФА (ЭИ763) марк. | 85 | 0,9; 1,0м |  | 0.085 | 160000
9 | ст.45 "К" | 15 |  | 2.9 |  | 90000 |  | 80 | 20Х2Н4А-Ш марк. | 65 | 3,27; 3,73м |  | 0.323 | 170000
10 | ст.45 "П" | ф18рж. |  |  | 0.2 | 55000 |  | 81 | 20ХН3А ??? "Ч" | 22рж. | 1,7-2,1м |  | 70 | 90000
11 | ст.20-45 | ф18рж. | 3-5м |  | 0.042 | 55000 |  | 82 | 15ХГН2ТА | 80 | 1,35м |  | 0.053 | 150000
12 | ст.20 обточ. | ф18 | 4м. |  | 0.48 | 55000 |  | 83 | 15ХГН2ТА х.а. | 260 ков. | 0,81м |  | 0.357 | 180000
13 | ст.45 "К" | 22 |  | 0.4 |  | 90000 |  | 84 | 15Н2М-Ш марк. | 100 | 3,2м; 1,65м/1шт. |  | 1.075 | 140000
14 | ст.20 обточ. | 27 | 5,62м/5шт. |  | 0.064 | 55000 |  | 85 | 15Н3МА х.а. | 260ков. | 2,08м |  | 0.896 | 180000
15 | ст.3 ??? | 28 | 4,24м |  | 0.02 | 55000 |  | 86 | 15ХН2МФА | 85 | 1,8м. |  | 0.088 | 150000
16 | 15пс | 30 | 1,65м |  | 0.009 | 55000 |  | 87 | 18Х2Н2ВА | 80 | 0,57м |  | 0.023 | 160000
17 | ст.20 обточ. | 30 | 5,86м |  | 0.032 | 55000 |  | 88 | 18Х2Н4МА "Мет" | 35рж. | 3,1-3,2м |  | 0.055 | 150000
18 | ст.30 обточ. | 33 | 3,15м |  | 0.021 | 55000 |  | 89 | 18Х2Н4ВА | 36 | 0,96м |  | 0.008 | 200000
19 | 20Г "Мет" | 34рж. | 4,1м |  | 2.175 | 55000 |  | 90 | 19ХГН марк. | 38 | 5м |  | 2.196 | 150000
20 | 20Х "Ч" | 36 | 3,58м |  | 0.028 | 70000 |  | 91 | 20ХГНМ | 80 | 5,02м/5шт. |  | 0.981 | 150000
21 | 20-45 | 40рж. |  |  | 0.146 | 58000 |  | 92 | 20ХГНР х.а. | 32 | 3,03; 1,39м |  | 0.028 | 150000
22 | 20Х "К" | 40 |  | 3.2 |  | 95000 |  | 93 | 20ХНМ | 34 | 3.6 |  | 0.318 | 150000
23 | 50Г | 75 | 6м |  | 2.144 | 70000 |  | 94 | 20ХН2МА | 70 | 2,21;2,16;2,15;2,03;2,2;2,02;2,18 |  | 0.451 | 160000
24 | ст.35 | 95 | 0,94м |  | 0.052 | 55000 |  | 95 | 25ХГТ х.а. | 250 | 0,55м |  | 0.215 | 130000
25 | ст.20Х х.а. | 110 | 4,5м; 1,7м |  | 0.462 | 70000 |  | 96 | 25ХНМТ х.а. | 185-190(элипс) | 2,52м |  | 0.547 | 150000
26 | ст.45 | 110 | 1м | 0.15 |  | 80000 |  | 97 | 25Х2ГНТА | 65 | 1,67м |  | 0.044 | 180000
27 | ст.3 | 120 | 2,52; 2,0; 2,35м |  | 0.825 | 65000 |  | 98 | 30Х2НВФА | 90 | 1,24; 1,25; 1,78; 1,79м |  | 0.303 | 180000
28 | 09Г2С марк. | 130 | 3,81; 3,02м |  | 0.695 | 65000 |  | 99 | ОХН1М (30ХНМ) | 80 | 4,6м |  | 0.18 | 135000
29 | ст.20 марк. | 130 | 2,03м |  | 0.211 | 65000 |  | 100 | 0ХН1М | 85 | 1,455м |  | 0.06 | 135000
30 | ст.20 | 140 |  | 0.72 |  | 80000 |  | 101 | 0ХН1М | 120ков. | 1,05м/4шт. |  | 0.366 | 170000
31 | ст.45 "Мет" | 150 |  | 0.8 |  | 85000 |  | 102 | 34ХН1М ков. заг | 80 | 1150мм/63кг 1шт. |  | 3шт. | 135000
32 | ст.45 | 160 | 3,23м |  | 0.537 | 70000 |  | 103 | 34ХН1М | 270 | 0,27м |  | 0.122 | 190000
33 | ст.45 | 170 | 0,54м |  | 0.095 | 70000 |  | 104 | 34ХН1М | ф260 х ф55(вн) | 1,76м |  | 0.7 | 200000
34 | 20Х марк. | 200 | 3,49; 3,73; 1,39м |  | 2.108 | 70000 |  | 105 | 35Х3НМ марк. | 90 | 4,7-5,15м |  | 1.498 | 140000
35 | 18ХГТ ков. марк | 26 | 0,88м |  | 3кг | 90000 |  | 106 | 35Х3НМ марк. | 100 | 3,86;3,52;2,73х.а; |  | 0.735 | 140000
36 | 18ХГТ марк. | 120 | 3,68м |  | 0.326 | 85000 |  | 107 | 35Х3НМ марк. | 110 | 1,89м |  | 0.141 | 140000
37 | 18ХГТ марк. | 160 | 0,965м |  | 0.151 | 90000 |  | 108 | 35Х3НМ марк. | 120 | 4,75; 4,82;4,96;5,3м |  | 1.748 | 140000
38 | 30ХФА | 18 | 6м |  | 0.067 | 70000 |  | 109 | 38ХН3МА х.а. | 150 | 1,4м |  | 0.196 | 150000
39 | 30ХСА | 150 | 1,3м |  | 0.18 | 78000 |  | 110 | 38Х2Н2МА марк. | 100 | 4м |  | 0.248 | 160000
[8 empty] | 111 | 38Х2Н2МА марк. | 120 | 3,9м/2шт. |  | 0.697 | 160000
41 | 30ХГСА ??? | 30; 35 | 2,28м; 4,95м |  | 0,012; 0,038 | 80000 |  | 112 | 38Х2Н2МА марк. | 160 | 3,03м |  | 0.478 | 160000
42 | 30ХСА | 36 | 2,4м |  | 0.019 | 80000 |  | 113 | 38Х2Н2МА марк. | 250(260 поковка) | 0,66; 0,67; 0,68м |  | 0.89 | 160000
43 | 25ХГСА | 200 | 1,92м |  | 0.47 | 85000 |  | 114 | 38Х2Н3МФА х.а. | 120 | 0,97м |  | 0.085 | 190000
44 | 30ХГСА марк. | 130 | 5,17м |  | 0.519 | 98000 |  | 115 | 40ХН2МА | 42 | 4,5-4,7м |  | 0.623 | 150000
45 | 30ХГСА марк. | 160 | 1,13м |  | 0.176 | 95000 |  | 116 | 40ХН2МА х.а. | 60 | 3,03; 2,97м |  | 0.135 | 150000
46 | 30ХГСА марк. | 180 | 3,94м; 3,71м (х.а.) |  | 0,775+0,742 | 95000 |  | 117 | 40ХН2МА марк. | 100 | 4,97м/3шт; 4,77м |  | 1.212 | 150000
47 | 35ХГСА "К" | 34 | 4,2-4,5м | 7.2 |  | 105000 |  | 118 | 40ХН2МА "ЖК" | 150(146) | 1,56м |  | 0.205 | 150000
48 | 38ХС марк. | 50 | 1,35-2,8м |  | 0.357 | 90000 |  | 119 | 40ХН2МА марк. | 160 | 2,01м |  | 0.321 | 150000
49 | 38ХС марк. | 70 | 2м |  | 0.06 | 80000 |  | 120 | 40ХН2МА марк. | 170 | 0,85м |  | 0.149 | 150000
50 | 38ХС "Мет" марк. | 75 | 3,85-4,85м |  | 0.421 | 80000 |  | 121 | 40ХН2МА х.а. | 170 | 0,85м |  | 0.148 | 150000
51 | 40Х "Шп" | ф17;24;28;32;34;36:38;48;56;63;65;75;85 |  |  |  | 75000 |  | 122 | 40ХН2МА | 180 | 0,35м |  | 0.07 | 150000
52 | 40Х "К" | 25 |  | 1.44 |  | 95000 |  | 123 | 40ХН2МА ков. марк. | 225 | 1,16м |  | 0.375 | 150000
53 | 40Х "К" | 28 |  | 1.46 | 0.012 | 95000 |  | 124 | 40ХН2МА "К" | 250 | 2,59м | 1 |  | 160000
54 | 40Х "Ч" | 36 | 3,3м |  | 0.027 | 70000 |  | 125 | 45ХН2МФА | 50рж. |  |  | 0.016 | 100000
55 | 40Х ??? | 38 | 5,13; 5,15м |  | 0.092 | 75000 |  | 126 | 45ХН2МФА | 56 | 1,6м |  | 0.057 | 170000
56 | 45Х "Мет" | 60 |  | 1.3 |  | 90000 |  | 127 | 30ХМА "П" | 12рж. | 3,3м |  | 0.3 | 70000
57 | 45Х "Мет" | 70 |  | 1.2 |  | 90000 |  | 128 | 30ХМА ??? | 45 | 4,91м |  | 0.061 | 95000
58 | 45Х "Мет" марк. | 75 | 4,6м |  | 1.38 | 90000 |  | 129 | 30ХМА марк. | 50 | 4м |  | 0.446 | 120000
59 | 40Х марк. | 80 | 1,9м |  | 0.074 | 80000 |  | 130 | 30ХМА марк. | 70 | 4-4,4м |  | 0.786 | 120000
60 | 40Х | 90 | 235мм |  | 17кг | 80000 |  | 131 | 30ХМА марк. | 75 | 4,4; 4,0; 4,1; 4,6 |  | 0.582 | 120000
61 | 40Х х.а. | 150 | 4,48м |  | 0.62 | 85000 |  | 132 | 25ХМА(Г) (30ХМА) | 80 | 4,5; 4,16;3,54м |  | 2.08 | 120000
62 | 40Х марк. | 200 | 2,94м; 2,48м |  | 1.34 | 90000 |  | 133 | 38ХМ марк. | 80 | 4,34м |  | 0.171 | 130000
63 | 45ХН | 34 | 4м. |  | 0.554 | 90000 |  | 134 | 30ХМА марк. | 130 | 2,34м |  | 0.243 | 115000
64 | 12ХН | 29 клб | 5-5,5 |  | 0.096 | 95000 |  | 135 | 30ХМА марк. | 170 | 3,2; 1,75; 1,84м |  | 1.21 | 115000
65 | 12ХН3А | 19 | 6м | 0.88 |  | 170000 |  | 136 | 30Х2ГСМФ | 130 | 3м |  | 1.52 | 130000
66 | 12ХН3А | 20 | 5м | 0.155 |  | 170000 |  | 137 | 30Х2ГСМФ ков. | ф190х300 марк. |  |  | 3шт. | 140000
67 | 12ХН3А "К" | 70 | 4,65м | 0.285 |  | 160000 |  | 138 | 38Х2МЮА марк. | 48 | 1,7м |  | 0.084 | 165000
68 | 12ХН3А | 100 | 0,94м |  | 0.058 | 170000 |  | 139 | 38Х2МЮА марк. | 120 | 3,72м |  | 0.32 | 170000
69 | 12Х2Н4А | 48 | 3,5-4м | 0.099 |  | 160000 |  | 140 | 38Х2МЮА | 170 | 0,54м |  | 0.096 | 170000
70 | 12Х2Н4А-Ш марк. | 60 | 3,35м |  | 0.074 | 180000 |  | 141 | 38Х2МЮА х.а. | 230 | 0,985м |  | 0.32 | 180000
71 | 12Х2Н4А марк. | 75 | 2,61м |  | 0.091 | 180000
МЕТАЛЛОПРОКАТ КАТАНЫЙ, КОВАНЫЙ, ПОКОВКИ ПО ДОГОВОРНЫМ ЦЕНАМ
КРУГ КОНСТРУКЦИОННЫЙ кованый
| Марка ст. | Размер |  | Вес | Цена
1 | ст.20 | ф340х420 |  |  | Договорная
2 | ст.20 | Ф340х245 |  | 0.185 | Договорная
3 | ст.20 | Ф345х240 |  | 0.194 | Договорная
4 | ст.25 | ф610х170 |  | 0.4 | Договорная
5 | 50Г | ф270х725 |  | 0.376 | Договорная
6 | 20ХГСА | Ф580Х540 |  | 1.16 | Договорная
7 | 30 | Ф830Х265 |  | 1.25 | Договорная
8 | 35 | ф750х200 (с трещ) |  | 0.88 | Договорная
9 | 5 | Ф340х240 |  | 0.182 | Договорная
10 | 45 | Ф230х1130 (НАПЛЫВ) |  | 0,47-0,02 | Договорная
11 | 45 | ф235х1880 |  | 0.76 | Договорная
12 | 45 | ф230 конус на ф270х1450 |  |  | Договорная
13 | 45 | Ф290Х60 |  | 2ШТ | Договорная
14 | 45 | ф280х205 |  | 0.132 | Договорная
15 | 45 | Ф300Х670 |  | 0.412 | Договорная
16 | 45 | ф370хф105х335 |  | 0.294 | Договорная
17 | 45 | Ф440Х130 (рытвина) |  | 0.176 | Договорная
18 | 45 | ф420х360 (рытв) |  | 0.43 | Договорная
19 | 45 | ф410х730 ? |  |  | Договорная
20 | 45 | ф590хф135х300 |  | 0.688 | Договорная
21 | 45 | ф1000х135 |  | 0.99 | Договорная
22 | 45 | ф1000хф335х950 |  | 5.66 | Договорная
23 | 45Х | ф300х175 9шт |  | 0.11 | Договорная
24 | 45Х | ф320х175 2шт |  | 0.122 | Договорная
25 | 40х | ф570х65 |  | 0.294 | Договорная
26 | 40х | ф300х820 |  | 0.502 | Договорная
27 | 40х | ф860хф100х360 |  | 1,7ТН | Договорная
28 | 40Х | ф1080х780 (обточена) |  | 5 .600 | Договорная
29 | 40ХН | ф350х435 остф380х100(246кг) |  | 0.378 | Договорная
30 | 30хма | ф560х180 |  | 0.4 | Договорная
31 | 38хм | ф630(ф220)х480 |  | 1.305 | Договорная
32 | 40хгнм | ф850х280 |  | 1.534 | Договорная
33 | 34XН1М | ф440х800 |  | 1.055 | Договорная
34 | 35ХМ | ф880хф120х290 |  | 1.4 | Договорная
35 | 35ХМ | ф1250х120 |  | 1.416 | Договорная
36 | 30ХМА | Ф550(Ф250)х200 4шт |  | 0.32 | Договорная
37 | 30ХМА | ф560х685 |  | 1.375 | Договорная
38 | 30ХМА | ф630х180 |  | 0.45 | Договорная
39 | 30ХМА | ф630х180 |  | 0.515 | Договорная
40 | 30ХМА | ф630х180 |  | 0.475 | Договорная
41 | 40хН2МА | ф215х675 |  | 0.2 | Договорная
42 | 40хН2МА | ф280х620 |  | 0.346 | Договорная
43 | 40хН2МА | ф280х620 |  | 0.344 | Договорная
44 | 40хН2МА | ф280х610 |  | 0.342 | Договорная
45 | 40хН2МА | ф280х630 |  | 0.337 | Договорная
46 | 40хН2МА | ф320х430 |  | 0.28 | Договорная
47 | 40хН2МА | ф460х530 |  | 0.72 | Договорная
48 | 40хН2МА | ф600х150 |  | 0.365 | Договорная
49 | 40хН2МА | ф780х410(обточена) |  | 1.705 | Договорная
50 | 65г | ф800(ф50)х245 |  | 1.01 | Договорная
51 | 65г | ф420х690 |  | 0.786 | Договорная
52 | 65г | ф360х150 |  | 0.044 | Договорная
53 | ст.60 | ф 640х225 |  | 0.809 | Договорная
ПОКОВКИ ПРЯМОУГОЛЬНЫЕ
| Марка ст. | Размер |  | Вес | Цена
1 | 40 | 190х320х390 непроков с торца (-3см) |  | 0.198 | Договорная
2 | 40 | 270х580(конусом500)х1300 + Ф260Х440 с отв. |  | 2.16 | Договорная
3 | 45 | 145х345х1550 |  | 0.63 | Договорная
4 | 45 | 145х335х1770 |  | 0.69 | Договорная
5 | 45 | 150х315х810 |  | 0.3 | Договорная
6 | 45 | 220х235х330 |  | 0.159 | Договорная
7 | 45 | 225х240х340 |  | 0.163 | Договорная
8 | 45 | 220х230х355 |  | 0.167 | Договорная
9 | 45 | 230х275х340 |  | 0.184 | Договорная
10 | 45 | 240х270х340 |  |  | Договорная
11 | 40х | 235х345х460 |  | 0.306 | Договорная
12 | ? | 250х330х410 |  | 0.279 | Договорная
13 | 38хм | 140х440620 |  | 0.345 | Договорная
14 | 38хм | 150х440х640 |  | 0.35 | Договорная
15 | 38хм | 150х440х630 |  | 0.36 | Договорная
16 | 30ХМА | 200х410х530 6шт |  | 0.35 | Договорная
17 | 30ХМА | 210х410х530 |  | 0.365 | Договорная
18 | 30ХМА | 220х410х530 |  | 0.385 | Договорная
19 | 38ХН3МА | 280х370х390 |  | 0.448 | Договорная
20 | 38ХН3МА | 290х410х490 |  | 0.47 | Договорная
21 |  | 200х200х680(прокат) |  | 0.24 | Договорная
22 | ХНВ | 165х175х1600 |  | 0.385 | Договорная
23 |  | 80х620х620 |  | 0.25 | Договорная
24 | 5хнв | 190х900х1100 |  | 1.61 | Договорная
Note on B92: User: приход 01.02.12
Note on B105: User:
Note on B109: User: маркирован, плавка 104234
Note on B120: User: V 0,22 Cr 1,59 Mn 0,46 Ni 0,28 Mo 0,26
Note on B248: User: бирки
Note on B265: Филимонова: плавка 37800
Note on B276: User: маркирован
Note on C18: User: надр., 0,5м до надреза
Note on C142: User: 80х125х690 80х140х690 1шт. 70х80х520 80х80х610 80х130х690
Note on C154: User: химия протокол 13.03.12
Note on J159: Филимонова: х.а. 29.10.10
Note on J198: User: плавка 01620
Note on J246: User: плавка 138263
Note on J247: User: плавка 138263
Note on J302: User: Хим.анализ
Note on J334: Филимонова: без плавки
Note on J377: User: маркирован
Note on J378: User:
Note on K233: User: протокол 171 от 07.04.12

## Покат, поковки по договорным це
МЕТАЛЛОПРОКАТ КАТАНЫЙ, КОВАНЫЙ, ПОКОВКИ ПО ДОГОВОРНЫМ ЦЕНАМ
| Марка ст. | Размер | Вес | Цена
1 | ст.20 | ф340х420 |  | Договорная
2 | ст.20 | Ф340х245 | 0.185 | Договорная
3 | ст.20 | Ф345х240 | 0.194 | Договорная
4 | ст.25 | ф610х170 | 0.4 | Договорная
5 | 50Г | ф270х725 | 0.376 | Договорная
6 | 20ХГСА | Ф580Х540 | 1.16 | Договорная
7 | 30 | Ф830Х265 | 1.25 | Договорная
8 | 35 | ф750х200 (с трещ) | 0.88 | Договорная
9 | 5 | Ф340х240 | 0.182 | Договорная
10 | 45 | Ф230х1130 (НАПЛЫВ) | 0,47-0,02 | Договорная
11 | 45 | ф235х1880 | 0.76 | Договорная
12 | 45 | ф230 конус на ф270х1450 |  | Договорная
13 | 45 | Ф290Х60 | 2ШТ | Договорная
14 | 45 | ф280х205 | 0.132 | Договорная
15 | 45 | Ф300Х670 | 0.412 | Договорная
16 | 45 | ф370хф105х335 | 0.294 | Договорная
17 | 45 | Ф440Х130 (рытвина) | 0.176 | Договорная
18 | 45 | ф420х360 (рытв) | 0.43 | Договорная
19 | 45 | ф410х730 ? |  | Договорная
20 | 45 | ф590хф135х300 | 0.688 | Договорная
21 | 45 | ф1000х135 | 0.99 | Договорная
22 | 45 | ф1000хф335х950 | 5.66 | Договорная
23 | 45Х | ф300х175 9шт | 0.11 | Договорная
24 | 45Х | ф320х175 2шт | 0.122 | Договорная
25 | 40х | ф570х65 | 0.294 | Договорная
26 | 40х | ф300х820 | 0.502 | Договорная
27 | 40х | ф860хф100х360 | 1,7ТН | Договорная
28 | 40Х | ф1080х780 (обточена) | 5 .600 | Договорная
29 | 40ХН | ф350х435 остф380х100(246кг) | 0.378 | Договорная
30 | 30хма | ф560х180 | 0.4 | Договорная
31 | 38хм | ф630(ф220)х480 | 1.305 | Договорная
32 | 40хгнм | ф850х280 | 1.534 | Договорная
33 | 34XН1М | ф440х800 | 1.055 | Договорная
34 | 35ХМ | ф880хф120х290 | 1.4 | Договорная
35 | 35ХМ | ф1250х120 | 1.416 | Договорная
36 | 30ХМА | Ф550(Ф250)х200 4шт | 0.32 | Договорная
37 | 30ХМА | ф560х685 | 1.375 | Договорная
38 | 30ХМА | ф630х180 | 0.45 | Договорная
39 | 30ХМА | ф630х180 | 0.515 | Договорная
40 | 30ХМА | ф630х180 | 0.475 | Договорная
41 | 40хН2МА | ф215х675 | 0.2 | Договорная
42 | 40хН2МА | ф280х620 | 0.346 | Договорная
43 | 40хН2МА | ф280х620 | 0.344 | Договорная
44 | 40хН2МА | ф280х610 | 0.342 | Договорная
45 | 40хН2МА | ф280х630 | 0.337 | Договорная
46 | 40хН2МА | ф320х430 | 0.28 | Договорная
47 | 40хН2МА | ф460х530 | 0.72 | Договорная
48 | 40хН2МА | ф600х150 | 0.365 | Договорная
49 | 40хН2МА | ф780х410(обточена) | 1.705 | Договорная
50 | 65г | ф800(ф50)х245 | 1.01 | Договорная
51 | 65г | ф420х690 | 0.786 | Договорная
52 | 65г | ф360х150 | 0.044 | Договорная
53 | ст.60 | ф 640х225 | 0.809 | Договорная
ПОКОВКИ ПРЯМОУГОЛЬНЫЕ
| Марка ст. | Размер | Вес | Цена
1 | 40 | 190х320х390 непроков с торца (-3см) | 0.198 | Договорная
2 | 40 | 270х580(конусом500)х1300 + Ф260Х440 с отв. | 2.16 | Договорная
3 | 45 | 145х345х1550 | 0.63 | Договорная
4 | 45 | 145х335х1770 | 0.69 | Договорная
5 | 45 | 150х315х810 | 0.3 | Договорная
6 | 45 | 220х235х330 | 0.159 | Договорная
7 | 45 | 225х240х340 | 0.163 | Договорная
8 | 45 | 220х230х355 | 0.167 | Договорная
9 | 45 | 230х275х340 | 0.184 | Договорная
10 | 45 | 240х270х340 |  | Договорная
11 | 40х | 235х345х460 | 0.306 | Договорная
12 | ? | 250х330х410 | 0.279 | Договорная
13 | 38хм | 140х440620 | 0.345 | Договорная
14 | 38хм | 150х440х640 | 0.35 | Договорная
15 | 38хм | 150х440х630 | 0.36 | Договорная
16 | 30ХМА | 200х410х530 6шт | 0.35 | Договорная
17 | 30ХМА | 210х410х530 | 0.365 | Договорная
18 | 30ХМА | 220х410х530 | 0.385 | Договорная
19 | 38ХН3МА | 280х370х390 | 0.448 | Договорная
20 | 38ХН3МА | 290х410х490 | 0.47 | Договорная
21 |  | 200х200х680(прокат) | 0.24 | Договорная
22 | ХНВ | 165х175х1600 | 0.385 | Договорная
23 |  | 80х620х620 | 0.25 | Договорная
24 | 5хнв | 190х900х1100 | 1.61 | Договорная